## SYTEC Bentofix NSP 4900
Bentonitmatten SYTEC Bentofix NSP 4900
Funktion: Dichten
100 |  | Geokunststoffe
Geokunststoffe nach Norm
SN 670 090 "Geokunststoffe; Grundnorm"
Verlegeart und Überlappung
nach Angabe Lieferant.
200 |  | Geosynthetische Dichtungsbahn
mit der Funktion Dichten
Liefern und Verlegen
| 0.1 | Geokunststoffe mit der Funktion Dichten
Geokunststoffe nach Norm SN EN 13361
"Geosynthetische Dichtungsbahnen - Eigenschaften
die für die Anwendung beim Bau vom Rückhaltebecken
und Staudämmen erforderlich sind"
| 0.11 | Geosynthetische Dichtungsbahn
100 |  | Faserarmierte mineralische Dichtungsbahnen
für Grundwasserschutz, Dammabdichtungen
künstliche Seen, Rückhaltebecken, Biotope, etc.
| 0.1 | Für Produkteevaluation, Nachweis
der Qualitätssicherung sowie
Projektierungs- und Einbausupport
SYTEC Bausysteme AG
Neuenegg BE
Tel. 031 980 14 14
| 0.2 | Bauseitige Leistungen:
Vorbereiten der Feinplanie +/- 1cm
auf Sohle und Böschungen
Erstellen des Einbindegrabens für
die Befestigung der Bentonitmatte
Sorgfältiges Überdecken der verlegten und
verankerten Bentonitmatte täglich
mit min. 30 cm feinkörnigem Boden inkl.
Zuschütten und Verdichten
Details nach Plan …..
| 0.3 | Sämtliche Schnitte, Überlappungen
und Versiegelungen mit Bentonitpaste,
sowie Anpassungen der Formgebung
und alle Geländeanpassungen sind
in die Einheitspreise einzurechnen.
| 0.4 | Die Einbauanleitung des Lieferanten
ist einzuhalten.
200 |  | Faserarmierte Bentonitmatte
| 0.1 | Liefern und Verlegen der Bentonitmatte
auf vorbereitete Planie inkl. Zuschneiden
und Überlappungen
Ausmass: gelieferte Menge
nach Lieferschein in m²
| 0.101 | Faserarmierte Bentonitmatte
SYTEC Bentofix® NSP 4900
vollflächig vernadelte Matte
Im Kantenbereich mit 50 cm
Natriumbentonitpulver gefülltes Deckvlies
Aufbau: Trägergewebe-Bentonit-Deckvlies
Bentonitpulvergehalt min. 4.67 kg/m²
Wassergehalt 10%
Durchlässigkeit < 1.2 x 10-11 m/s
Durchlässigkeit in den Längsstössen < 1.2 x 10-11 m/s
Überlappung hat ohne zusätzliches Einstreuen
oder Abstreichen mit Bentonit zu erfolgen.
Vollflächige Schälverbundfestigkeit min. 60 N/10 cm
Rollengrösse 5.00 x 40 m
Mindestüberlappung in Querrichtung 0.50 m
und in Längsrichtung 0.30 m.
Einbauinstruktion bei Baubeginn
Die Durchlässigkeit der Matte und der Längsfugen
sind durch Prüfzeugnisse zu belegen.
Varianten sind separat zu offerieren.
Deren Gleichwertigkeit ist bei
|  | Submissionseingabe nachzuweisen. | m²
| 0.2 | Zusatzarbeiten
| 0.201 | Stösse gemäss Angabe Lieferant
Versiegelung mit Bentonitpulver
|  | Ausmass: m' | m
| 0.202 | Anschlussarbeiten an Bauwerke
Anschluss der Abdichtung an Beton-
bauwerke und Schächte mittels
Alu Befestigungsschiene à 3 m
Schiene doppelt verlegt
mit Inox Bolzenanker 14 Stk./m'
7 Stk. pro Laufmeter und pro Schiene
Ausmass: Laufmeter Anschluss
|  | Liefern und Montieren | m
| 0.203 | Anschlussarbeiten an Rohre
Durchmesser mm .........
|  | Ausmass: Stück | Stk