## SYTECDRAIN MDP
Natte de drainage et de coffrage SYTECDRAIN MDP
Fonction de drainage et coffrage
100 |  | Géosynthétiques
Géosynthétiques selon norme
SN 670 090 "Géosynthétiques; Norme de base"
Mise en place et recouvrement
selon indications du fournisseur
| 0.1 | Référence pour l'évaluation des produits,
l'assistance au projeteur et à la mise
en place:
SYTEC Bausysteme AG
Neuenegg BE
Tél. 031 980 14 14
200 |  | Géosynthétiques pour drainage
et séparation de couches
Fourniture et pose
| 0.1 | Géosynthétiques de fonction drainage
Géosynthétiques selon norme VSS 70 241
"Géosynthétiques; Exigences pour les
fonctions de séparation, de filtration et de drainage"
| 0.11 | Géocomposites
| 0.111 | Natte drainante et de coffrage
SYTECDRAIN MDP 1200
Membrane - couche drainante - nontissé filtrant
Matière première de treillis/membrane: HDPE
Matière première du nontissé filtrant: PP
Masse 1400 g/m²
Capacité de débit dans le plan, i= 1.0
à 20 kN/m² l / t min. 2.6 / 2.9 l/ms
à 200 kN/m² l / t min. 2.2 / 2.4 l/ms
Dimension du rouleau 1.50 x 20 m
|  | Recouvrement minimal: 0.10 m | m²
| 0.12 | Accessoires
| 0.121 | Bande à joint autocollante
SYTEC Splicer
Film spécial ouvert à la diffusion en PO
pour lier les joints entre
les nattes de coffrage
- imperméable
- élastique
- haute adhérence permanente
- exposition aux intempéries jusqu'à 12 mois maximum
|  | Dim. du rouleau 0.10 x 25 m | p