## SYTEC BaFix B
Stabilizzazione della banchina SYTEC BaFix B
Sistema per stabilizzazione delle banchine ferroviarie
100 |  | Sistema di sostegno
Sistema per stabilizzazione
delle banchine ferroviarie
| 0.1 | Riferimento per la valutazione dei prodotti,
l'assistenza al progettista e la messa
in opera:
SYTEC Bausysteme AG
Neuenegg BE
Tel. 031 980 14 14
| 0.2 | Per la posa e il riempimento le prescrizioni
di posa SYTEC BaFix B del fornitore
devono essere rispettate
200 |  | Fornitura e posa del sistema per
stabilizzazione della banchina. Deposito
dei materiali nel perimetro cantiere.
| 0.1 | Sistema per stabilizzazione della banchina
| 0.11 | Sistema per stabilizzazione delle banchine ferroviare
per il riempimento con ballast ferroviario
SYTEC BaFix B
Sistema per stabilizzazione della banchina 80°
| 0.111 | SYTEC BaFix B 100
Inclinazione 80°
con omologazione FFS, BLS e RhB
Durata di utilizzo minima: 100 anni
Comprende:
- Pacchetto di costruzione con rivestimento in lega zinco-alluminio
Altezza di costruzione verticale 0.97 m
Lunghezza degl'elementi 6.00 m
Apertura delle maglie 30 x 142 mm
- 2 morsetti di contatto elettrico per pacchetto di costruzione
Inox A4, classe di prova H secondo EN 62561-1
- Accessori per la posa
- Istruzioni per il montaggio ad inizio opera
Tutti i pezzi in acciaio (rete frontale, distanziatori ecc.)
con rivestimento in lega zinco-alluminio, con restistenza
alla nebbia salina in conformità alla norma
EN ISO 9227:2006 di almeno 2'500 h.
Le prove si riferiscono agli elementi
finiti (saldati e eventualmente piegati).
I risultati delle prove effettuate da un
istituto indipendente sono da
presentare insieme all'offerta.
I certificati non possono avere più di 5 anni.
Altri sistemi sono da offrire come variante
|  | Computo: m' | m'
| 0.112 | SYTEC BaFix B 80
Inclinazione 80°
con omologazione FFS, BLS e RhB
Durata di utilizzo minima: 100 anni
Comprende:
- Pacchetto di costruzione con rivestimento in lega zinco-alluminio
Altezza di costruzione verticale 0.82 m
Lunghezza degl'elementi 6.00 m
Apertura delle maglie 30 x 142 mm
- 2 morsetti di contatto elettrico per pacchetto di costruzione
Inox A4, classe di prova H secondo EN 62561-1
- Accessori per la posa
- Istruzioni per il montaggio ad inizio opera
Tutti i pezzi in acciaio (rete frontale, distanziatori ecc.)
con rivestimento in lega zinco-alluminio, con restistenza
alla nebbia salina in conformità alla norma
EN ISO 9227:2006 di almeno 2'500 h.
Le prove si riferiscono agli elementi
finiti (saldati e eventualmente piegati).
I risultati delle prove effettuate da un
istituto indipendente sono da
presentare insieme all'offerta.
I certificati non possono avere più di 5 anni.
Altri sistemi sono da offrire come variante
|  | Computo: m' | m'
| 0.113 | SYTEC BaFix B 70
Inclinazione 80°
con omologazione FFS, BLS e RhB
Durata di utilizzo minima: 100 anni
Comprende:
- Pacchetto di costruzione con rivestimento in lega zinco-alluminio
Altezza di costruzione verticale 0.68 m
Lunghezza degl'elementi 6.00 m
Apertura delle maglie 30 x 142 mm
- 2 morsetti di contatto elettrico per pacchetto di costruzione
Inox A4, classe di prova H secondo EN 62561-1
- Accessori per la posa
- Istruzioni per il montaggio ad inizio opera
Tutti i pezzi in acciaio (rete frontale, distanziatori ecc.)
con rivestimento in lega zinco-alluminio, con restistenza
alla nebbia salina in conformità alla norma
EN ISO 9227:2006 di almeno 2'500 h.
Le prove si riferiscono agli elementi
finiti (saldati e eventualmente piegati).
I risultati delle prove effettuate da un
istituto indipendente sono da
presentare insieme all'offerta.
I certificati non possono avere più di 5 anni.
Altri sistemi sono da offrire come variante
|  | Computo: m' | m'
| 0.114 | SYTEC BaFix B 50
Inclinazione 80°
con omologazione FFS, BLS e RhB
Durata di utilizzo minima: 100 anni
Comprende:
- Pacchetto di costruzione con rivestimento in lega zinco-alluminio
Altezza di costruzione verticale 0.53 m
Lunghezza degl'elementi 6.00 m
Apertura delle maglie 30 x 142 mm
- 2 morsetti di contatto elettrico per pacchetto di costruzione
Inox A4, classe di prova H secondo EN 62561-1
- Accessori per la posa
- Istruzioni per il montaggio ad inizio opera
Tutti i pezzi in acciaio (rete frontale, distanziatori ecc.)
con rivestimento in lega zinco-alluminio, con restistenza
alla nebbia salina in conformità alla norma
EN ISO 9227:2006 di almeno 2'500 h.
Le prove si riferiscono agli elementi
finiti (saldati e eventualmente piegati).
I risultati delle prove effettuate da un
istituto indipendente sono da
presentare insieme all'offerta.
I certificati non possono avere più di 5 anni.
Altri sistemi sono da offrire come variante
|  | Computo: m' | m'
| 0.115 | SYTEC BaFix B 35
Inclinazione 80°
con omologazione FFS, BLS e RhB
Durata di utilizzo minima: 100 anni
Comprende:
- Pacchetto di costruzione con rivestimento in lega zinco-alluminio
Altezza di costruzione verticale 0.37 m
Lunghezza degl'elementi 6.00 m
Apertura delle maglie 30 x 142 mm
- 2 morsetti di contatto elettrico per pacchetto di costruzione
Inox A4, classe di prova H secondo EN 62561-1
- Accessori per la posa
- Istruzioni per il montaggio ad inizio opera
Tutti i pezzi in acciaio (rete frontale, distanziatori ecc.)
con rivestimento in lega zinco-alluminio, con restistenza
alla nebbia salina in conformità alla norma
EN ISO 9227:2006 di almeno 2'500 h.
Le prove si riferiscono agli elementi
finiti (saldati e eventualmente piegati).
I risultati delle prove effettuate da un
istituto indipendente sono da
presentare insieme all'offerta.
I certificati non possono avere più di 5 anni.
Altri sistemi sono da offrire come variante
|  | Computo: m' | m'
| 0.12 | SYTEC BaFix B, elementi d'angolo
| 0.121 | SYTEC BaFix B 100, elemento d'angolo
con rivestimento in lega zinco-alluminio
Inclinazione 80°
con omologazione FFS, BLS e RhB
Durata di utilizzo minima: 100 anni
Altezza di costruzione verticale 0.97 m
Lunghezza laterale 0.65 m
Apertura delle maglie 30 x 142 mm
Angolo 135°
Comprende:
- Accessori per la posa
- Istruzioni per il montaggio ad inizio opera
Tutti i pezzi in acciaio (rete frontale, distanziatori ecc.)
con rivestimento in lega zinco-alluminio, con restistenza
alla nebbia salina in conformità alla norma
EN ISO 9227:2006 di almeno 2'500 h.
Le prove si riferiscono agli elementi
finiti (saldati e eventualmente piegati).
I risultati delle prove effettuate da un
istituto indipendente sono da
presentare insieme all'offerta.
I certificati non possono avere più di 5 anni.
Altri sistemi sono da offrire come variante
|  | Computo: pezzo | pz
| 0.122 | SYTEC BaFix B 80, elemento d'angolo
con rivestimento in lega zinco-alluminio
Inclinazione 80°
con omologazione FFS, BLS e RhB
Durata di utilizzo minima: 100 anni
Altezza di costruzione verticale 0.82 m
Lunghezza laterale 0.65 m
Apertura delle maglie 30 x 142 mm
Angolo 135°
Comprende:
- Accessori per la posa
- Istruzioni per il montaggio ad inizio opera
Tutti i pezzi in acciaio (rete frontale, distanziatori ecc.)
con rivestimento in lega zinco-alluminio, con restistenza
alla nebbia salina in conformità alla norma
EN ISO 9227:2006 di almeno 2'500 h.
Le prove si riferiscono agli elementi
finiti (saldati e eventualmente piegati).
I risultati delle prove effettuate da un
istituto indipendente sono da
presentare insieme all'offerta.
I certificati non possono avere più di 5 anni.
Altri sistemi sono da offrire come variante
|  | Computo: pezzo | pz
| 0.123 | SYTEC BaFix B 70, elemento d'angolo
con rivestimento in lega zinco-alluminio
Inclinazione 80°
con omologazione FFS, BLS e RhB
Durata di utilizzo minima: 100 anni
Altezza di costruzione verticale 0.68 m
Lunghezza laterale 0.65 m
Apertura delle maglie 30 x 142 mm
Angolo 135°
Comprende:
- Accessori per la posa
- Istruzioni per il montaggio ad inizio opera
Tutti i pezzi in acciaio (rete frontale, distanziatori ecc.)
con rivestimento in lega zinco-alluminio, con restistenza
alla nebbia salina in conformità alla norma
EN ISO 9227:2006 di almeno 2'500 h.
Le prove si riferiscono agli elementi
finiti (saldati e eventualmente piegati).
I risultati delle prove effettuate da un
istituto indipendente sono da
presentare insieme all'offerta.
I certificati non possono avere più di 5 anni.
Altri sistemi sono da offrire come variante
|  | Computo: pezzo | pz
| 0.124 | SYTEC BaFix B 50 elemento d'angolo
con rivestimento in lega zinco-alluminio
Inclinazione 80°
con omologazione FFS, BLS e RhB
Durata di utilizzo minima: 100 anni
Altezza di costruzione verticale 0.53 m
Lunghezza laterale 0.65 m
Apertura delle maglie 30 x 142 mm
Angolo 135°
Comprende:
- Accessori per la posa
- Istruzioni per il montaggio ad inizio opera
Tutti i pezzi in acciaio (rete frontale, distanziatori ecc.)
con rivestimento in lega zinco-alluminio, con restistenza
alla nebbia salina in conformità alla norma
EN ISO 9227:2006 di almeno 2'500 h.
Le prove si riferiscono agli elementi
finiti (saldati e eventualmente piegati).
I risultati delle prove effettuate da un
istituto indipendente sono da
presentare insieme all'offerta.
I certificati non possono avere più di 5 anni.
Altri sistemi sono da offrire come variante
|  | Computo: pezzo | pz
| 0.125 | SYTEC BaFix B 35 elemento d'angolo
con rivestimento in lega zinco-alluminio
Inclinazione 80°
con omologazione FFS, BLS e RhB
Durata di utilizzo minima: 100 anni
Altezza di costruzione verticale 0.37 m
Lunghezza laterale 0.65 m
Apertura delle maglie 30 x 142 mm
Angolo 135°
Comprende:
- Accessori per la posa
- Istruzioni per il montaggio ad inizio opera
Tutti i pezzi in acciaio (rete frontale, distanziatori ecc.)
con rivestimento in lega zinco-alluminio, con restistenza
alla nebbia salina in conformità alla norma
EN ISO 9227:2006 di almeno 2'500 h.
Le prove si riferiscono agli elementi
finiti (saldati e eventualmente piegati).
I risultati delle prove effettuate da un
istituto indipendente sono da
presentare insieme all'offerta.
I certificati non possono avere più di 5 anni.
Altri sistemi sono da offrire come variante
|  | Computo: pezzo | pz
| 0.13 | Sistema per stabilizzazione delle banchine ferroviarie
per il riempimento con pietrame (ottimizzati per i retili)
SYTEC BaFix B Repto
Sistema per stabilizzazione della banchina 80°
| 0.131 | SYTEC BaFix B Repto 100
Inclinazione 80°
con omologazione FFS, BLS e RhB
Durata di utilizzo minima: 100 anni
Comprende:
- Pacchetto di costruzione con rivestimento in lega zinco-alluminio
Altezza di costruzione verticale 0.97 m
Lunghezza degl'elementi 6.00 m
Apertura delle maglie 64 x 142 mm
- 2 morsetti di contatto elettrico per pacchetto di costruzione
Inox A4, classe di prova H secondo EN 62561-1
- Accessori per la posa
- Istruzioni per il montaggio ad inizio opera
Tutti i pezzi in acciaio (rete frontale, distanziatori ecc.)
con rivestimento in lega zinco-alluminio, con restistenza
alla nebbia salina in conformità alla norma
EN ISO 9227:2006 di almeno 2'500 h.
Le prove si riferiscono agli elementi
finiti (saldati e eventualmente piegati).
I risultati delle prove effettuate da un
istituto indipendente sono da
presentare insieme all'offerta.
I certificati non possono avere più di 5 anni.
Altri sistemi sono da offrire come variante
|  | Computo: m' | m'
| 0.132 | SYTEC BaFix B Repto 80
Inclinazione 80°
con omologazione FFS, BLS e RhB
Durata di utilizzo minima: 100 anni
Comprende:
- Pacchetto di costruzione con rivestimento in lega zinco-alluminio
Altezza di costruzione verticale 0.82 m
Lunghezza degl'elementi 6.00 m
Apertura delle maglie 64 x 142 mm
- 2 morsetti di contatto elettrico per pacchetto di costruzione
Inox A4, classe di prova H secondo EN 62561-1
- Accessori per la posa
- Istruzioni per il montaggio ad inizio opera
Tutti i pezzi in acciaio (rete frontale, distanziatori ecc.)
con rivestimento in lega zinco-alluminio, con restistenza
alla nebbia salina in conformità alla norma
EN ISO 9227:2006 di almeno 2'500 h.
Le prove si riferiscono agli elementi
finiti (saldati e eventualmente piegati).
I risultati delle prove effettuate da un
istituto indipendente sono da
presentare insieme all'offerta.
I certificati non possono avere più di 5 anni.
Altri sistemi sono da offrire come variante
|  | Computo: m' | m'
| 0.133 | SYTEC BaFix B Repto 70
Inclinazione 80°
con omologazione FFS, BLS e RhB
Durata di utilizzo minima: 100 anni
Comprende:
- Pacchetto di costruzione con rivestimento in lega zinco-alluminio
Altezza di costruzione verticale 0.68 m
Lunghezza degl'elementi 6.00 m
Apertura delle maglie 64 x 142 mm
- 2 morsetti di contatto elettrico per pacchetto di costruzione
Inox A4, classe di prova H secondo EN 62561-1
- Accessori per la posa
- Istruzioni per il montaggio ad inizio opera
Tutti i pezzi in acciaio (rete frontale, distanziatori ecc.)
con rivestimento in lega zinco-alluminio, con restistenza
alla nebbia salina in conformità alla norma
EN ISO 9227:2006 di almeno 2'500 h.
Le prove si riferiscono agli elementi
finiti (saldati e eventualmente piegati).
I risultati delle prove effettuate da un
istituto indipendente sono da
presentare insieme all'offerta.
I certificati non possono avere più di 5 anni.
Altri sistemi sono da offrire come variante
|  | Computo: m' | m'
| 0.134 | SYTEC BaFix B Repto 50
Inclinazione 80°
con omologazione FFS, BLS e RhB
Durata di utilizzo minima: 100 anni
Comprende:
- Pacchetto di costruzione con rivestimento in lega zinco-alluminio
Altezza di costruzione verticale 0.53 m
Lunghezza degl'elementi 6.00 m
Apertura delle maglie 64 x 142 mm
- 2 morsetti di contatto elettrico per pacchetto di costruzione
Inox A4, classe di prova H secondo EN 62561-1
- Accessori per la posa
- Istruzioni per il montaggio ad inizio opera
Tutti i pezzi in acciaio (rete frontale, distanziatori ecc.)
con rivestimento in lega zinco-alluminio, con restistenza
alla nebbia salina in conformità alla norma
EN ISO 9227:2006 di almeno 2'500 h.
Le prove si riferiscono agli elementi
finiti (saldati e eventualmente piegati).
I risultati delle prove effettuate da un
istituto indipendente sono da
presentare insieme all'offerta.
I certificati non possono avere più di 5 anni.
Altri sistemi sono da offrire come variante
|  | Computo: m' | m'
| 0.135 | SYTEC BaFix B Repto 35
Inclinazione 80°
con omologazione FFS, BLS e RhB
Durata di utilizzo minima: 100 anni
Comprende:
- Pacchetto di costruzione con rivestimento in lega zinco-alluminio
Altezza di costruzione verticale 0.37 m
Lunghezza degl'elementi 6.00 m
Apertura delle maglie 64 x 142 mm
- 2 morsetti di contatto elettrico per pacchetto di costruzione
Inox A4, classe di prova H secondo EN 62561-1
- Accessori per la posa
- Istruzioni per il montaggio ad inizio opera
Tutti i pezzi in acciaio (rete frontale, distanziatori ecc.)
con rivestimento in lega zinco-alluminio, con restistenza
alla nebbia salina in conformità alla norma
EN ISO 9227:2006 di almeno 2'500 h.
Le prove si riferiscono agli elementi
finiti (saldati e eventualmente piegati).
I risultati delle prove effettuate da un
istituto indipendente sono da
presentare insieme all'offerta.
I certificati non possono avere più di 5 anni.
Altri sistemi sono da offrire come variante
|  | Computo: m' | m'
| 0.2 | Protezione elettrica in HDPE
per isolazione e separazione elettrica
degli elementi per la stabilizzazione della banchina
Distanza minima della separazione elettrica 2.0 cm
| 0.21 | Misura di protezione elettrica per
SYTEC BaFix B e BaFix B Repto
Altezza degl'elementi da 0.50 a 0.70 m
Comprende:
- 2 Paia di piastre isolanti HDPE
- 2 Tubi isolanti HDPE
- Materiale di fissaggio Inox
|  | Computo: pezzo | pz
| 0.211 | Misura di protezione elettrica per
SYTEC BaFix B e BaFix B Repto
Altezza degl'elementi da 0.80 a 1.00 m
Comprende:
- 3 Paia di piastre isolanti HDPE
- 2 Tubi isolanti HDPE
- Materiale di fissaggio Inox
|  | Computo: pezzo | pz
| 0.3 | Supplementi
| 0.311 | Parte: SYTEC BaFix B / BaFix B Repto
su tutto il cantiere
Preparazione del piano di
posa per gl' elementi
Tolleranza +/- 1 cm
|  | Computo: m² | m²
| 0.312 | Fornitura e posa del ballast ferroviario
per riempimento meccanico
zu Pos. 200.111 / 200.112 / 200.113 / 200.114 / 200.115
200.121 / 200.122 / 200.123 / 200.124 / 200.125
Granulometria ≥ 32/50 mm
Materiale a partire del cantiere
|  | Computo: m³ fisso | m³
| 0.313 | Fornitura e posa del pietrame
per riempimento manuale
zu Pos. 200.131 / 200.132 / 200.133 / 200.134 / 200.135
Granulometria ≥ 80/200 mm
Materiale a partire del cantiere
|  | Computo: m³ fisso | m³