## SYTEC Asphaltarmierung
Asphaltarmierung SYTEC Gridseal und Gridseal F
Funktion: Bewehren, Abdichten und Spannungsentlastung von Asphaltbelägen nach VSS 70 259a-NA
100 |  | Asphaltarmierung
| 0.1 | Für Produkteevaluation sowie
Projektierungs- und Einbausupport:
SYTEC Bausysteme AG
Neuenegg BE
Tel. 031 980 14 14
200 |  | Vorarbeiten
Vorbereiten des Asphaltbelages,
für den Einbau der Apshaltarmierung,
gemäss Anforderungen Produktelieferant
| 0.1 | Vorarbeiten zu Asphaltarmierung
| 0.11 | Reinigung der Belagsfläche
| 0.111 | Bestehenden Belag trocken reinigen
|  | maschinell oder von Hand | m²
| 0.112 | Bestehenden Belag nass, mittels Wasser-
|  | hochdruck, maschinell reinigen | m²
| 0.12 | Risssanierung
| 0.121 | Reinigung der Risse mit Druckluft
(Heissluftlanze) und Verfüllen der Risse mit
|  | bituminöser Vergussmasse, (z.B. Typ KBH) | m'
| 0.13 | Ausgleichsschicht
| 0.131 | Vorspritzen mit polymermodifizierten
Bitumenemulsion (z.B. Bitex HCP 60%)
auf zu schiftende Fläche
|  | g/m² ………. | m²
| 0.132 | Asphaltbelag
Typ: ……….
Liefern und einbauen von Hand
|  | inkl. Warmhaltebehälter | to
| 0.133 | Asphaltbelag
Typ: ……….
Liefern und einbauen maschinell
|  | inkl. Warmhaltebehälter | to
| 0.14 | Abdeckarbeiten zu SYTEC Asphaltarmierung
| 0.141 | Abdecken von Schächten
|  | bis d = 60 cm | St
| 0.142 | Abdecken von Einlaufschächten
|  | 40 x 40 cm | St
| 0.143 | Abdecken von Einlaufrinnen
|  | bis b = 20 cm | m'
| 0.144 | Abdecken von Schieberkappen
|  | d < 20 cm | St
300 |  | System SYTEC Gridseal |  | Vollflächige Anwendung
|  | Selbstklebende Asphaltarmierung |  | auf ebener Belagsoberfläche
mit SAMI-Bitumenmembrane
als Bewehrung und Abdichtung
gegen Reflexionsrisse und für
einen perfekten Schichtverbund
auf ebener Belagsoberfläche
Mit den Funktionen Bewehren, Abdichten
und Spannungsentlastung nach VSS 70 259a-NA
| 0.1 | Liefern und Verlegen auf ebene, saubere Belagsoberfläche
| 0.101 | Installationspauschale pro Etappe
|  | zu System SYTEC Gridseal | St
| 0.102 | Asphaltarmierungssystem |  | Typisches Anwendungsgebiet:
|  | SYTEC Gridseal 8511 |  | Vollflächige Rissanierung
enthaltend:
- SAMI: hochmodifizierter Bitumen 1.0 kg/m²
Typ SYTEC H 100
- Selbstklebende Asphaltarmierung:
SYTEC Glasgrid 8511
- Gewobenes Glasfasergitter mit thermisch
stabiler Elastomer-Polymerbeschichtung
Schmelzpunkt min. 232 °C
Zugfestigkeit l / q min. 100 / 100 kN/m
Höchstzugkraftdehnung l / q max. 3 / 3 %
Gitteröffnung 25 x 25 mm
Witterungsbeständigkeit min. 80 %
Alkali-Beständigkeit min. 60 %
Einbaubeschädigung max. 10 %
- Absplittung mit gebrochenem und
vorumhüllten Splitt 8/11 mm
Mindestüberlappung in Querrichtung 15 cm
und in Längsrichtung 5 cm.
Liefern und Verlegen vollflächig
Andere Systeme sind als
Variante separat zu deklarieren.
Die Gleichwertigkeit zum aus-
geschriebenen System (inkl.
Funktionen Bewehren, Abdichten
und Spannungsentlastung) ist
|  | bei Submissionseingabe nachzuweisen. | m²
| 0.103 | Asphaltarmierungssystem |  | Typisches Anwendungsgebiet:
|  | SYTEC Gridseal 8512 |  | Rissanierung in hochbelasteten
|  | enthaltend: |  | Strassen mit erhöhten Anforderungen
- SAMI: hochmodifizierter Bitumen 1.0 kg/m²
Typ SYTEC H 100
- Selbstklebende Asphaltarmierung
SYTEC Glasgrid 8512
- Gewobenes Glasfasergitter mit thermisch
stabiler Elastomer-Polymerbeschichtung
Schmelzpunkt min. 232 °C
Zugfestigkeit l / q min. 100 / 200 kN/m
Höchstzugkraftdehnung l / q max. 3 / 3 %
Gitteröffnung 25 x 19 mm
Witterungsbeständigkeit min. 80 %
Alkali-Beständigkeit min. 60 %
Einbaubeschädigung max. 10 %
- Absplittung mit gebrochenem und
vorumhüllten Splitt 8/11 mm
Mindestüberlappung in Querrichtung 15 cm
und in Längsrichtung 5 cm.
Liefern und Verlegen vollflächig
Andere Systeme sind als
Variante separat zu deklarieren.
Die Gleichwertigkeit zum aus-
geschriebenen System (inkl.
Funktionen Bewehren, Abdichten
und Spannungsentlastung) ist
|  | bei Submissionseingabe nachzuweisen. | m²
400 |  | Nacharbeiten zu SYTEC Asphaltarmierung
| 0.1 | Anwalzen der verlegten Asphaltarmierung
| .110 | Anwalzen der verlegten Asphaltarmierung mit
|  | Pneuradwalze, ein Walzgang ohne Wasser | m²
425 | 0.3 | Mehrleistungen
| 0.31 | Asphaltbewehrung bei Schächten und Einbauten
ausscheiden und anpassen.
| .311 | Einlaufschächte | St
| 0.312 | Kontrollschächte | St
| 0.32 | Asphaltbewehrung bei Armaturen und Einbauten
ausschneiden und anpassen.
| 0.321 | Schieber- oder Hydrantenkapen, Vermessungsschächte | St
500 |  | System SYTEC Gridseal F |  | Vollflächige Anwendung
|  | Selbstklebende Asphaltarmierung |  | auf gefräster Belagsoberfläche
mit erhöhter Menge SAMI-Bitumenmembrane
als Bewehrung und Abdichtung
gegen Reflexionsrisse und für
einen perfekten Schichtverbund
auf gefräster Belagsoberfläche
Mit den Funktionen Bewehren, Abdichten
und Spannungsentlastung nach VSS 70 259a-NA
| 0.1 | Liefern und Verlegen auf saubere, fein gefräste
Belagsoberfläche, Fräsrillentiefe t < 6 mm
Belagtyp ....................... (Beton / Asphalt)
| 0.101 | Installationspauschale pro Etappe
|  | zu System SYTEC Gridseal | St
| 0.102 | Asphaltarmierungssystem |  | Typisches Anwendungsgebiet:
|  | SYTEC Gridseal F 8511 |  | Vollflächige Rissanierung
enthaltend:
- SAMI: hochmodifizierter Bitumen 1.6 kg/m²
Typ SYTEC H 100
- Selbstklebende Asphaltarmierung:
SYTEC Glasgrid 8511
- Gewobenes Glasfasergitter mit thermisch
stabiler Elastomer-Polymerbeschichtung
Schmelzpunkt min. 232 °C
Zugfestigkeit l / q min. 100 / 100 kN/m
Höchstzugkraftdehnung l / q max. 3 / 3 %
Gitteröffnung 25 x 25 mm
Witterungsbeständigkeit min. 80 %
Alkali-Beständigkeit min. 60 %
Einbaubeschädigung max. 10 %
- Absplittung mit gebrochenem und
vorumhüllten Splitt 8/11 mm
Mindestüberlappung in Querrichtung 15 cm
und in Längsrichtung 5 cm.
Liefern und Verlegen vollflächig
Andere Systeme sind als
Variante separat zu deklarieren.
Die Gleichwertigkeit zum aus-
geschriebenen System (inkl.
Funktionen Bewehren, Abdichten
und Spannungsentlastung) ist
|  | bei Submissionseingabe nachzuweisen. | m²
| 0.103 | Asphaltarmierungssystem |  | Typisches Anwendungsgebiet:
|  | SYTEC Gridseal F 8512 |  | Rissanierung in hochbelasteten
|  | enthaltend: |  | Strassen mit erhöhten Anforderungen
- SAMI: hochmodifizierter Bitumen 1.6 kg/m²
Typ SYTEC H 100
- Selbstklebende Asphaltarmierung:
SYTEC Glasgrid 8512
- Gewobenes Glasfasergitter mit thermisch
stabiler Elastomer-Polymerbeschichtung
Schmelzpunkt min. 232 °C
Zugfestigkeit l / q min. 100 / 200 kN/m
Höchstzugkraftdehnung l / q max. 3 / 3 %
Gitteröffnung 25 x 19 mm
Witterungsbeständigkeit min. 80 %
Alkali-Beständigkeit min. 60 %
Einbaubeschädigung max. 10 %
- Absplittung mit gebrochenem und
vorumhüllten Splitt 8/11 mm
Mindestüberlappung in Querrichtung 15 cm
und in Längsrichtung 5 cm.
Liefern und Verlegen vollflächig
Andere Systeme sind als
Variante separat zu deklarieren.
Die Gleichwertigkeit zum aus-
geschriebenen System (inkl.
Funktionen Bewehren, Abdichten
und Spannungsentlastung) ist
|  | bei Submissionseingabe nachzuweisen. | m²
600 |  | Nacharbeiten zu SYTEC Asphaltarmierung
| 0.1 | Anwalzen der verlegten Asphaltarmierung
| .110 | Anwalzen der verlegten Asphaltarmierung mit
|  | Pneuradwalze, ein Walzgang ohne Wasser | m²
625 | 0.3 | Mehrleistungen
| 0.31 | Asphaltbewehrung bei Schächten und Einbauten
ausscheiden und anpassen.
| .311 | Einlaufschächte | St
| 0.312 | Kontrollschächte | St
| 0.32 | Asphaltbewehrung bei Armaturen und Einbauten
ausschneiden und anpassen.
| 0.321 | Schieber- oder Hydrantenkapen, Vermessungsschächte | St