## Ausstiegshilfe SYTEC Terramat A
Ausstiegshilfe für Amphibien SYTEC Terramat A
100 |  | Amphibien und Wildtierschutz
| 0.1 | Für Produkteevaluation sowie
Projektierungs- und Einbausupport:
SYTEC Bausysteme AG
Neuenegg BE
Tel. 031 980 14 14
200 |  | Ausstiegshilfe für Amphibien
in Schächten und Becken
im Strassen- und Tiefbau
Liefern und Verlegen
| .100 | Wirrgelege als Ausstiegshilfe
für Amphibien
| .111 | Amphibienausstiegshilfe SYTEC Terramat A
UV-stabilisiert
Rohstoff PE + PP
Farbe schwarz
Masse min. 570 g/m²
Dicke min. 15 mm
Witterungsbeständigkeit min. 80 %
Rollengrösse 0.30 x 30 m
|  | Ausmass: Stk | Stk