## Geovlies SYTEC NW
Geovlies SYTEC NW
Funktion Trennen
100 |  | Geokunststoffe
Geokunststoffe nach Norm
SN 670 090 "Geokunststoffe; Grundnorm"
Verlegeart und Überlappung
nach Angabe Lieferant.
| 0.1 | Für Produkteevaluation sowie
Projektierungs- und Einbausupport:
SYTEC Bausysteme AG
Neuenegg BE
Tel. 031 980 14 14
200 |  | Geokunststoffe zum Trennen
von Schichten.
Liefern und Verlegen
| 0.1 | Geokunststoffe mit der Funktion Trennen
Geokunststoffe nach Norm VSS 70 241
"Geokunststoffe; Anforderungen für die
Funktionen Trennen, Filtern, Drainieren"
| 0.11 | Geovlies
| 0.111 | Geovlies SYTEC NW Light
Rohstoff PP
Zugfestigkeit l / q min. 8 / 8 kN/m
Stempeldurchdrückkraft min. 1.2 kN
Höchstzugkraftdehnung l / q min. 35 / 35 %
Witterungsbeständigkeit min. 60 %
Oxidationsbeständigkeit min. 100 Jahre
Rollengrösse 5.25 / 4.00 / 2.65 / 2.00 / 1.00 x 100 m
Mindestüberlappung 0.30 m,
|  | bzw. 0.50 m bei unebenem Planum | m²
| 0.112 | Geovlies SYTEC NW Uni
Rohstoff PP
Zugfestigkeit l / q min. 10 / 10 kN/m
Stempeldurchdrückkraft min. 1.5 kN
Höchstzugkraftdehnung l / q min. 30 / 30 %
Witterungsbeständigkeit min. 60 %
Oxidationsbeständigkeit min. 100 Jahre
Rollengrösse 5.25 / 4.00 / 2.00 x 100 m
Mindestüberlappung 0.30 m,
|  | bzw. 0.50 m bei unebenem Planum | m²
| 0.113 | Geovlies SYTEC NW Medium
Rohstoff PP
Zugfestigkeit l / q min. 12 / 12 kN/m
Stempeldurchdrückkraft min. 2.0 kN
Höchstzugkraftdehnung l / q min. 35 / 35 %
Witterungsbeständigkeit min. 60 %
Oxidationsbeständigkeit min. 100 Jahre
Rollengrösse 5.25 / 4.00 / 2.65 / 2.00 x 100 m
Mindestüberlappung 0.30 m,
|  | bzw. 0.50 m bei unebenem Planum | m²
| 0.114 | Geovlies SYTEC NW Forte
Rohstoff PP
Zugfestigkeit l / q min. 14.4 / 14.4 kN/m
Stempeldurchdrückkraft min. 2.1 kN
Höchstzugkraftdehnung l / q min. 40 / 40 %
Witterungsbeständigkeit min. 60 %
Oxidationsbeständigkeit min. 100 Jahre
Rollengrösse 5.25 / 4.00 x 100 m
Mindestüberlappung 0.30 m,
|  | bzw. 0.50 m bei unebenem Planum | m²
| 0.115 | Geovlies SYTEC NW XForte
Rohstoff PP
Zugfestigkeit l / q min. 16.2 / 16.2 kN/m
Stempeldurchdrückkraft min. 2.5 kN
Höchstzugkraftdehnung l / q min. 40 / 40 %
Witterungsbeständigkeit min. 60 %
Oxidationsbeständigkeit min. 100 Jahre
Rollengrösse 5.25 / 4.00 x 100 m
Mindestüberlappung 0.30 m,
|  | bzw. 0.50 m bei unebenem Planum | m²
| 0.116 | Geovlies SYTEC NW Supra
Rohstoff PP
Zugfestigkeit l / q min. 18.3 / 18.3 kN/m
Stempeldurchdrückkraft min. 2.9 kN
Höchstzugkraftdehnung l / q min. 40 / 40 %
Witterungsbeständigkeit min. 60 %
Oxidationsbeständigkeit min. 100 Jahre
Rollengrösse 5.25 x 100 m
Mindestüberlappung 0.30 m,
|  | bzw. 0.50 m bei unebenem Planum | m²
| 0.111 | Geovlies SYTEC NW Grid
Rohstoff PP
Zugfestigkeit l / q min. 8 / 8 kN/m
Stempeldurchdrückkraft min. 1.3 kN
Höchstzugkraftdehnung l / q min. 65 / 65 %
Witterungsbeständigkeit min. 60 %
Oxidationsbeständigkeit min. 100 Jahre
Rollengrösse 5.00 x 100 / 50 m
Mindestüberlappung 0.30 m,
|  | bzw. 0.50 m bei unebenem Planum | m²