## SYTEC buses métalliques
SYTEC buses métalliques
100 |  | Busés métalliques comme ponts, passages inférieurs,
ponceaux, passage à faune pour la construction
de voies de circulation, le génie hydraulique et le génie civil.
| 0.1 | Référence pour l'évaluation des produits,
l'assistance au projeteur et à la mise en place
SYTEC Bausysteme AG
Neuenegg BE
Tel. 031 980 14 14
| 0.2 | Lors de la pose et du remblayage
les prescriptions de pose SYTEC buses métalliques
doivent être respectées.
200 |  | Fourniture et pose de buses métalliques. Fourniture
franco chantier y compris déchargement et transport intermédiaire.
Montage sur couche de fondation avec planie réalisé par l'entrepreneur.
Justificatifs à fournir par le prestataire :
• Certificats ISO 9001 et 14001
• 5 projets de référence d'ampleur comparable
| 0.1 | SYTEC buses métalliques
Profils circulaires, passages inférieurs, aplatis et ovoïdes.
Tous les éléments sont zingués
au feu selon EN ISO 1461 (y. c. visserie).
| 0.101 | Profil
|  | Type |  | …………
|  | Diamètre | m | …………
|  | Portée/hauteur | m | …………
|  | Section | m² | …………
|  | Epaisseur de tôle | mm | …………
|  | Longueur radier | m | …………
|  | Longueur faîte | m | …………
Y compris:
- Angle de croisement
|  | aval/amont selon plan | ° | ….. / …..
- Coupes d’extremité
|  | aval/amont | ° | ….. / …..
- Coupe verticale, hauteur x
|  | aval/amont | m | ….. / …..
Tolerance de fabrication +/- 2%
|  | Moment de résistance | mm³/m' | ………… |  | pour petits profils T200
|  | Zingage: | μm | …………
Valeur minimale de l'épaisseur
moyen du zingage selon EN ISO 1461
Charge et recouvrement:
Selon indications de l'ingénieur de projet,
la vérification statique doit être
livrée par le fournisseur.
Epaisseur de réserve d'acier : 1 mm supplémentaire.
D'autres systèmes sont à proposer en variante.
Il faut fournir la statique (selon les conditions
du projet) à la remise des soumissions à
l'ingénieur du projet
|  | Métré: pièce |  |  | pcs
| 0.102 | jusque .109 comme .101 |  |  | pcs
| 0.2 | SYTEC profils arches et box |  |  |  | Variante avec fondation en acier
|  | y.c. profil de base fixé |  |  |  | ondulation posée sur couche de grave
|  | Tous les éléments sont zingués |  |  |  | voir Pos. 200.300
au feu selon EN ISO 1461 (y. c. visserie).
Montage sur fondations en béton armé
selon plan No. …
| 0.201 | Profil
|  | Type |  | …………
|  | Portée/hauteur | m | …………
|  | Section | m² | ………… |  | définir pour profils box!
|  | Epaisseur de tôle | mm | …………
|  | Longueur radier | m | …………
|  | Longueur faîte | m | …………
Y compris:
- Angle de croisement
|  | aval/amont selon plan | ° | ….. / …..
- Coupes d’extremité
|  | aval/amont | ° | ….. / …..
- Coupe verticale, hauteur x
|  | aval/amont | m | ….. / …..
Tolerance de fabrication +/- 2%
|  | Moment de résistance | mm³/m' | ………… |  | pour petits profils T200
|  | Zingage: | μm | …………
Valeur minimale de l'épaisseur
moyen du zingage selon EN ISO 1461
Charge et recouvrement:
Selon indications de l'ingénieur de projet,
la vérification statique doit être
livrée par le fournisseur
Epaisseur de réserve d'acier : 1 mm supplémentaire.
D'autres systèmes sont à proposer en variante.
Il faut fournir la statique (selon les conditions
du projet) à la remise des soumissions à
l'ingénieur du projet
|  | Métré: pièce |  |  | pcs
| 0.202 | jusque .209 comme .201 |  |  | pcs
| 0.3 | SYTEC profils arches et box |  |  |  | Variante avec profils de base
|  | avec fondation en acier ondulé prémontée |  |  |  | pour montage sur fondations
|  | Tous les éléments sont zingués |  |  |  | en béton armé
|  | au feu selon EN ISO 1461 (y. c. visserie). |  |  |  | voir Pos. 200.200
Montage sur couche de grave
| 0.301 | Profil
|  | Type |  | …………
|  | Portée/hauteur | m | …………
|  | Section | m² | ………… |  | définir pour profils box!
|  | Epaisseur de tôle | mm | …………
|  | Longueur radier | m | …………
|  | Longueur faîte | m | …………
Y compris:
- Angle de croisement
|  | aval/amont selon plan | ° | ….. / …..
- Coupes d’extremité
|  | aval/amont | ° | ….. / …..
- Coupe verticale, hauteur x
|  | aval/amont | m | ….. / …..
- Fondation en acier ondulé
Métré: m' longueur radier
Ondulation …
Largeur … m
Tolérance de fabrication +/- 2 %
|  | Moment de résistance | mm³/m' | ………… |  | pour petits profils T200
|  | Zingage: | μm | …………
Valeur minimale de l'épaisseur
moyen du zingage selon EN ISO 1461
Charge et recouvrement:
Selon indications de l'ingénieur de projet,
la vérification statique doit être
livrée par le fournisseur
Epaisseur de réserve d'acier : 1 mm supplémentaire.
D'autres systèmes sont à proposer en variante.
Il faut fournir la statique (selon les conditions
du projet) à la remise des soumissions à
l'ingénieur du projet
|  | Métré: pièce |  |  | pcs
| 0.302 | jusque .309 comme .301 |  |  | pcs
| 0.4 | Plus-values
| 0.401 | Plus-value pour montage par étapes
pour pos. 200.101 / 200.201 / 200.301 / … /
|  | par étape |  |  | pcs
| 0.402 | Plus-value pour montage par étapes
le week-end / la nuit
pour pos. 200.101 / 200.201 / 200.301 / … /
|  | par étape |  |  | pcs
| 0.41 | Evidements réalisés en usine
soudés et zingués au feu
| 0.411 | Evidement circulaire
pour Pos. 200.101 / 200.201 / 200.301 / … /
Diamètre DN/OD: … mm
Diamètre DN/ID: … mm
Epaisseur de tôle … mm
Selon plan No. …
|  | Métré: pièce |  |  | pcs
| 0.412 | Evidement circulaire
avec tube fourreau soudé
pour Pos. 200.101 / 200.201 / 200.301 / … /
Diamètre DN/OD: … mm
Diamètre DN/ID: … mm
Epaisseur de tôle … mm
Selon plan No. …
|  | Métré: pièce |  |  | pcs
| 0.413 | Evidement carré
pour Pos. 200.101 / 200.201 / 200.301 / … /
Dimensions intérieures [L x l]: … x … m
Epaisseur de tôle … mm
Selon plan No. …
|  | Métré: pièce |  |  | pcs
| 0.414 | Evidement carré
avec cadre en acier soudé
pour Pos. 200.101 / 200.201 / 200.301 / … /
Dimensions intérieures [L x l]: … x … m
Epaisseur de tôle … mm
Selon plan No. …
|  | Métré: pièce |  |  | pcs
| 0.5 | Coudes et embranchements
réalisés en usine
soudés et zingués au feu
| 0.51 | Coudes
| .511 | Coude en plan
pour Pos. 200.101 / 200.201 / 200.301 / … /
Angle … °
|  | Métré: pièce |  |  | pcs
| 0.512 | jusque .514 comme .511 |  |  | pcs
| .515 | Coude altimétrique
pour Pos. 200.101 / 200.201 / 200.301 / … /
Angle … °
|  | Métré: pièce |  |  | pcs
| 0.516 | jusque .419 comme .415 |  |  | pcs
| .520 | Embranchement pour buse métallique
réalisé en usine
soudé et zingué au feu
| .521 | Embranchement DN/OD … mm
à gauche par rapport au sens de l'écoulement
pour Pos. 200.101 / 200.201 / 200.301 / … /
Longueur de l'embranchement … mm (mesuré à l'axe)
Angle de raccordement par rapport à l'axe
horizontale ° …………
verticale ° ………….
Selon plan No. …
|  | Métré: pièce |  |  | pcs
| .522 | Embranchement DN/OD … mm
à droite par rapport au sens de l'écoulement
pour Pos. 200.101 / 200.201 / 200.301 / … /
Longueur de l'embranchement … mm (mesuré à l'axe)
Angle de raccordement par rapport à l'axe
horizontale ° …………
verticale ° ………….
Selon plan No. …
|  | Métré: pièce |  |  | pcs
| .600 | Regards
réalisés en usine
soudés et zingués au feu
| .610 | Regards sans armatures
avec portée ≤ 2.0 m
| .611 | Regard, rectangulaire
avec raidisseurs
centré par rapport à l'axe de la buse métallique
pour Pos. 200.101 / 200.201 / 200.301 / … /
Dimensions intérieures [L x l]: … x … m
Hauteur: … m
Selon plan No. ….
|  | Métré: pièce |  |  | pcs
| .612 | Regard, rectangulaire
avec raidisseurs
décalé par rapport à l'axe de la buse métallique
pour Pos. 200.101 / 200.201 / 200.301 / … /
Décalage par rapport à l'axe de la buse métallique: … m
Dimensions intérieures [L x l]: … x … m
Hauteur: … m
Selon plan No. ….
|  | Métré: pièce |  |  | pcs
| .620 | Regards sans armatures
avec portée > 2.0 m
| .621 | Regard, rectangulaire
avec raidisseurs
centré par rapport à l'axe de la buse métallique
pour Pos. 200.101 / 200.201 / 200.301 / … /
Dimensions intérieures [L x l]: … x … m
Hauteur: … m
Selon plan No. ….
|  | Métré: pièce |  |  | pcs
| .622 | Regard, rectangulaire
avec raidisseurs
décalé par rapport à l'axe de la buse métallique
pour Pos. 200.101 / 200.201 / 200.301 / … /
Décalage par rapport à l'axe de la buse métallique: … m
Dimensions intérieures [L x l]: … x … m
Hauteur: … m
Selon plan No. ….
|  | Métré: pièce |  |  | pcs
| 0.7 | Suppléments et accesoires
| 0.701 | Cappe plastique noire
pour Pos. 200.101 / 200.201 / 200.301 / … /
cappe synthétique pour
couverture des boulons
|  | Métré: pièce |  |  | pcs
| 0.702 | Boulons d'ancrage zingués au feu |  |  |  | Autres longueurs sur demande
pour fixation béton - acier
pour Pos. 200.101 / 200.201 / 200.301 / … /
Type M12, longueur 143 mm
y. c. deux écrous
|  | Métré: pièce |  |  | pcs
| 0.703 | Boulons d'ancrage zingués au feu |  |  |  | Autres longueurs sur demande
pour fixation béton - acier
pour Pos. 200.101 / 200.201 / 200.301 / … /
Type M20, longueur 280 mm
y. c. deux écrous
|  | Métré: pièce |  |  | pcs
| 0.704 | Profil caoutchouc Slim, EPDM
Protection des coupes d'extrémité
pour Pos. 200.101 / 200.201 / 200.301 / … /
|  | Métré: mètre |  |  | m
| 0.705 | Couronnement en acier, zingué au feu
pour finition des portails avec plaque d'acier
pour Pos. 200.101 / 200.201 / 200.301 / … /
Dimension l ... x t … x … mm
|  | Métré: mètre |  |  | m
| 0.706 | Bandes de serrage en aluminium |  |  |  | Pour séries T70 / T100
pour fixations de traverses en bois
pour Pos. 200.101 / 200.201 / 200.301 / … /
pour boulons M12
Longueur 1.20 m
|  | Métré: pièce |  |  | pcs
| 0.707 | Bandes de serrage en aluminium |  |  |  | Pour série T200
pour fixations de traverses en bois
pour Pos. 200.101 / 200.201 / 200.301 / … /
pour boulons M20
Longueur 1.00 m
|  | Métré: pièce |  |  | pcs
| 0.71 | Segment en acier, zingué au feu
avec fers cornières pour fixation
pour des profils fermés
Fourniture et montage
| 0.711 | Segment en acier
avec échancrure pour lit mineur
pour Pos. 200.101 / 200.201 / 200.301 / … /
Hauteur ségment en acier … cm
mesuré à l'axe de la buse
Echancrure l x H
Dimension ... x ... cm
Epaisseur de tôle ... mm
Y. c. fers cornières pour fixation
sur la buse métallique
Selon plan No. ….
|  | Métré: pièce |  |  | pcs
| 0.8 | Géosynthétiques
| 0.81 | Etanchéité de la buse métallique
avec membrane en EDPM posée entre
deux couches de géonontissé de protection
selon norme VSS 70 243
"Géosynthétiques; Exigences pour la
fonction de protection"
| 0.811 | Sytème d'étanchéité de buse SYTEC
comprenant:
- géonontissé SYTEC PPW 1200
- membrane d'étanchéité SYTEC Rubberfol EPDM 1.2 mm
- géonontissé SYTEC PPW 1200
|  | Métré: m² surface de membrane |  |  | m²
| 0.82 | Géosynthétiques avec fonction de séparation,
filtration et drainage de couches
Géosynthétiques selon norme VSS 70 241
"Géosynthétiques; Exigences pour les
fonctions de séparation, de filtration et de drainage"
| 0.821 | Géonontissé SYTEC NW Medium |  |  |  | Rem.: Géonontissé de séparation
|  | Matière première PP |  |  |  | pour couche de fondation
Résistance à la traction l / t min. 12 / 12 kN/m
Résistance au poinçonnement min. 2.0 kN
Allongement sous traction max. l / t min. 35 / 35 %
Résistance aux intempéries min. 60%
Résistance à l'oxydation min. 100 ans
Dimension du rouleau 5.25 / 4.00 / 2.65 / 2.00 x 100 m
Recouvrement minimal: 0.30 m,
si le terrain n'est pas réglé: 0.50 m
|  | Métré: m² |  |  | m²
| 0.822 | Géotissé filtrant SYTEC HF 400 |  |  |  | Rem: Géotissé filtrant
|  | Résistance à la traction l / t min. 25.1 / 18.3 kN/m |  |  |  | pour tranchée drainante
Allongement sous traction min. l / t min. 13 / 14 %
Ouverture de filtration min. / max. 0.30 / 0.50 mm
Résistance aux intempéries min. 80 %
Résistance à l'oxydation min. 100 ans
Dimension du rouleau 5.25 / 2.65 / 1.30 x 100 m
Recouvrement minimal: 0.30 m,
si le terrain n'est pas réglé: 0.50 m
|  | Métré: m² |  |  | m²
| 0.823 | Natte drainante SYTECDRAIN TST 601 |  |  |  | Rem.: Natte drainante
|  | Matière première couche drainante: PP |  |  |  | pour situations normales
Matière première nontissé filtrant: PP
Masse 1000 g/m²
Capacité de débit dans le plan, i= 1.0
à 20 kN/m² l / t 1.9 / 0.8 l/ms
à 100 kN/m² l / t 1.0 / 0.5 l/ms
Certifié EcoBau -
min. Minergie-ECO 1ère priorité
Dimension du rouleau 1.90 x 35 m
Recouvrement minimal: 0.20 m
|  | Métré: m² |  |  | m²
| 0.824 | Natte drainante SYTECDRAIN TDP 1250/2 |  |  |  | Rem.: Natte drainante
|  | Nontissé filtrant - couche drainante - nontissé filtrant |  |  |  | pour grandes charges
Matière première couche drainante: HDPE
Matière première nontissé filtrant: PP
Masse 1600 g/m²
Capacité de débit dans le plan, i= 1.0
à 20 kN/m² l / t 4.0 / 1.6 l/ms
à 200 kN/m² l / t 3.4 / 1.2 l/ms
Dimension du rouleau 1.50 x 20 m
Recouvrement minimal: 0.10 m
|  | Métré: m² |  |  | m²